## 1
생산수량 | 1130 |  |  | 불량금액 | 0
불량수량 | 3 | [8 empty] | 0 | 0 | 0 |  |  | 0 | 3 | 0 | 3
불량율(ppm) | 2647.838 | [8 empty] | 0 | 0 | 0 |  |  | 0 | 3 | 0 | 3
OK |  |  |  | 거래선 및 불량금액 |  |  | 종합 |  |  | 치수 | 외관 | 편차 | Tool마모 | 설비Error | 자주검사 | 기타 | 폐기 | 합계 | 오기 유/무
TM NO. | CODE (ERP) | 품 명 | 차종 | 거래선 | 단가 | 불량금액 (단가x수량) | 생산수량 | 불량수량 | 불량율 (PPM)
6004 |  | CARRIER-PLANET,MID (A8LF1) |  |  |  |  | 1130 | 3 | [7 empty] | 3 |  | 3 | OK
6007 |  | CARRIER-PLANET,MID (A8LF2) | [15 empty] | 0 | OK
1691
|  | 소계 SUBTOTAL(가로) |  |  |  | 0 | 1130 | 3 | 0 | 0 | 0 | 0 | 0 | 0 | 0 | 3 | 0 | 3 | OK
Note on R6: [스레드 댓글] 사용 중인 버전의 Excel에서 이 스레드 댓글을 읽을 수 있지만 파일을 이후 버전의 Excel에서 열면 편집 내용이 모두 제거됩니다. 자세한 정보: https://go.microsoft.com/fwlink/?linkid=870924. 댓글: 편가공 1 초음파 2

## 2
생산수량 | 230 |  |  | 불량금액 | 0
불량수량 | 0 | [8 empty] | 0 | 0 | 0 |  |  | 0 | 0 | 0 | 0
불량율(ppm) | 0 | [8 empty] | 0 | 0 | 0 |  |  | 0 | 0 | 0 | 0
OK |  |  |  | 거래선 및 불량금액 |  |  | 종합 |  |  | 치수 | 외관 | 편차 | Tool마모 | 설비Error | 자주검사 | 기타 | 폐기 | 합계 | 오기 유/무
TM NO. | CODE (ERP) | 품 명 | 차종 | 거래선 | 단가 | 불량금액 (단가x수량) | 생산수량 | 불량수량 | 불량율 (PPM)
6004 |  | CARRIER-PLANET,MID (A8LF1) |  |  |  |  | 230 | 0 | [9 empty] | 0 | OK
6007 |  | CARRIER-PLANET,MID (A8LF2) | [15 empty] | 0 | OK
1691
|  | 소계 SUBTOTAL(가로) |  |  |  | 0 | 230 | 0 | 0 | 0 | 0 | 0 | 0 | 0 | 0 | 0 | 0 | 0 | OK
Note on R6: [스레드 댓글] 사용 중인 버전의 Excel에서 이 스레드 댓글을 읽을 수 있지만 파일을 이후 버전의 Excel에서 열면 편집 내용이 모두 제거됩니다. 자세한 정보: https://go.microsoft.com/fwlink/?linkid=870924. 댓글: 녹1 찍힘 4

## 3
생산수량 | 0 |  |  | 불량금액 | 0
불량수량 | 0 | [8 empty] | 0 | 0 | 0 |  |  | 0 | 0 | 0 | 0
불량율(ppm) | [9 empty] | 0 | 0 | 0 |  |  | 0 | 0 | 0 | 0
OK |  |  |  | 거래선 및 불량금액 |  |  | 종합 |  |  | 치수 | 외관 | 편차 | Tool마모 | 설비Error | 자주검사 | 기타 | 폐기 | 합계 | 오기 유/무
TM NO. | CODE (ERP) | 품 명 | 차종 | 거래선 | 단가 | 불량금액 (단가x수량) | 생산수량 | 불량수량 | 불량율 (PPM)
6004 |  | CARRIER-PLANET,MID (A8LF1) | [15 empty] | 0 | OK
6007 |  | CARRIER-PLANET,MID (A8LF2) | [15 empty] | 0 | OK
1691
|  | 소계 SUBTOTAL(가로) |  |  |  | 0 | 0 | 0 | 0 | 0 | 0 | 0 | 0 | 0 | 0 | 0 | 0 | 0 | OK

## 4
생산수량 | 0 |  |  | 불량금액 | 0
불량수량 | 0 | [8 empty] | 0 | 0 | 0 |  |  | 0 | 0 | 0 | 0
불량율(ppm) | [9 empty] | 0 | 0 | 0 |  |  | 0 | 0 | 0 | 0
OK |  |  |  | 거래선 및 불량금액 |  |  | 종합 |  |  | 치수 | 외관 | 편차 | Tool마모 | 설비Error | 자주검사 | 기타 | 폐기 | 합계 | 오기 유/무
TM NO. | CODE (ERP) | 품 명 | 차종 | 거래선 | 단가 | 불량금액 (단가x수량) | 생산수량 | 불량수량 | 불량율 (PPM)
6004 |  | CARRIER-PLANET,MID (A8LF1) | [15 empty] | 0 | OK
6007 |  | CARRIER-PLANET,MID (A8LF2) | [15 empty] | 0 | OK
1691
|  | 소계 SUBTOTAL(가로) |  |  |  | 0 | 0 | 0 | 0 | 0 | 0 | 0 | 0 | 0 | 0 | 0 | 0 | 0 | OK
Note on R6: [스레드 댓글] 사용 중인 버전의 Excel에서 이 스레드 댓글을 읽을 수 있지만 파일을 이후 버전의 Excel에서 열면 편집 내용이 모두 제거됩니다. 자세한 정보: https://go.microsoft.com/fwlink/?linkid=870924. 댓글: 편가공 2 들뜸 1 초음파 1

## 5
생산수량 | 0 |  |  | 불량금액 | 0
불량수량 | 0 | [8 empty] | 0 | 0 | 0 |  |  | 0 | 0 | 0 | 0
불량율(ppm) | [9 empty] | 0 | 0 | 0 |  |  | 0 | 0 | 0 | 0
OK |  |  |  | 거래선 및 불량금액 |  |  | 종합 |  |  | 치수 | 외관 | 편차 | Tool마모 | 설비Error | 자주검사 | 기타 | 폐기 | 합계 | 오기 유/무
TM NO. | CODE (ERP) | 품 명 | 차종 | 거래선 | 단가 | 불량금액 (단가x수량) | 생산수량 | 불량수량 | 불량율 (PPM)
6004 |  | CARRIER-PLANET,MID (A8LF1) | [15 empty] | 0 | OK
6007 |  | CARRIER-PLANET,MID (A8LF2) | [15 empty] | 0 | OK
1691
|  | 소계 SUBTOTAL(가로) |  |  |  | 0 | 0 | 0 | 0 | 0 | 0 | 0 | 0 | 0 | 0 | 0 | 0 | 0 | OK

## 6
생산수량 | 100 |  |  | 불량금액 | 0
불량수량 | 1 | [8 empty] | 0 | 0 | 0 |  |  | 0 | 1 | 0 | 1
불량율(ppm) | 9900.99 | [8 empty] | 0 | 0 | 0 |  |  | 0 | 1 | 0 | 1
OK |  |  |  | 거래선 및 불량금액 |  |  | 종합 |  |  | 치수 | 외관 | 편차 | Tool마모 | 설비Error | 자주검사 | 기타 | 폐기 | 합계 | 오기 유/무
TM NO. | CODE (ERP) | 품 명 | 차종 | 거래선 | 단가 | 불량금액 (단가x수량) | 생산수량 | 불량수량 | 불량율 (PPM)
6004 |  | CARRIER-PLANET,MID (A8LF1) |  |  |  |  | 100 | 1 | [7 empty] | 1 |  | 1 | OK
6007 |  | CARRIER-PLANET,MID (A8LF2) | [15 empty] | 0 | OK
1691
|  | 소계 SUBTOTAL(가로) |  |  |  | 0 | 100 | 1 | 0 | 0 | 0 | 0 | 0 | 0 | 0 | 1 | 0 | 1 | OK

## 7
생산수량 | 430 |  |  | 불량금액 | 0
불량수량 | 1 | [8 empty] | 0 | 0 | 0 |  |  | 0 | 1 | 0 | 1
불량율(ppm) | 2320.186 | [8 empty] | 0 | 0 | 0 |  |  | 0 | 1 | 0 | 1
OK |  |  |  | 거래선 및 불량금액 |  |  | 종합 |  |  | 치수 | 외관 | 편차 | Tool마모 | 설비Error | 자주검사 | 기타 | 폐기 | 합계 | 오기 유/무
TM NO. | CODE (ERP) | 품 명 | 차종 | 거래선 | 단가 | 불량금액 (단가x수량) | 생산수량 | 불량수량 | 불량율 (PPM)
6004 |  | CARRIER-PLANET,MID (A8LF1) |  |  |  |  | 430 | 1 | [7 empty] | 1 |  | 1 | OK
6007 |  | CARRIER-PLANET,MID (A8LF2) | [15 empty] | 0 | OK
1691
|  | 소계 SUBTOTAL(가로) |  |  |  | 0 | 430 | 1 | 0 | 0 | 0 | 0 | 0 | 0 | 0 | 1 | 0 | 1 | OK
Note on R6: [스레드 댓글] 사용 중인 버전의 Excel에서 이 스레드 댓글을 읽을 수 있지만 파일을 이후 버전의 Excel에서 열면 편집 내용이 모두 제거됩니다. 자세한 정보: https://go.microsoft.com/fwlink/?linkid=870924. 댓글: 끼임

## 8
생산수량 | 1210 |  |  | 불량금액 | 0
불량수량 | 3 | [8 empty] | 0 | 0 | 0 |  |  | 0 | 3 | 0 | 3
불량율(ppm) | 2473.207 | [8 empty] | 0 | 0 | 0 |  |  | 0 | 3 | 0 | 3
OK |  |  |  | 거래선 및 불량금액 |  |  | 종합 |  |  | 치수 | 외관 | 편차 | Tool마모 | 설비Error | 자주검사 | 기타 | 폐기 | 합계 | 오기 유/무
TM NO. | CODE (ERP) | 품 명 | 차종 | 거래선 | 단가 | 불량금액 (단가x수량) | 생산수량 | 불량수량 | 불량율 (PPM)
6004 |  | CARRIER-PLANET,MID (A8LF1) |  |  |  |  | 1210 | 3 | [7 empty] | 3 |  | 3 | OK
6007 |  | CARRIER-PLANET,MID (A8LF2) | [15 empty] | 0 | OK
1691
|  | 소계 SUBTOTAL(가로) |  |  |  | 0 | 1210 | 3 | 0 | 0 | 0 | 0 | 0 | 0 | 0 | 3 | 0 | 3 | OK
Note on R6: [스레드 댓글] 사용 중인 버전의 Excel에서 이 스레드 댓글을 읽을 수 있지만 파일을 이후 버전의 Excel에서 열면 편집 내용이 모두 제거됩니다. 자세한 정보: https://go.microsoft.com/fwlink/?linkid=870924. 댓글: 밸런스 1 끼임 1 게이지 끼임 1

## 9
생산수량 | 1370 |  |  | 불량금액 | 0
불량수량 | 4 | [8 empty] | 0 | 0 | 0 |  |  | 0 | 3 | 0 | 4
불량율(ppm) | 2911.208 | [8 empty] | 0 | 0 | 0 |  |  | 0 | 3 | 0 | 4
OK |  |  |  | 거래선 및 불량금액 |  |  | 종합 |  |  | 치수 | 외관 | 편차 | Tool마모 | 설비Error | 자주검사 | 기타 | 폐기 | 합계 | 오기 유/무
TM NO. | CODE (ERP) | 품 명 | 차종 | 거래선 | 단가 | 불량금액 (단가x수량) | 생산수량 | 불량수량 | 불량율 (PPM)
6004 |  | CARRIER-PLANET,MID (A8LF1) |  |  |  |  | 1370 | 4 | [5 empty] | 1 |  | 3 |  | 4 | OK
6007 |  | CARRIER-PLANET,MID (A8LF2) | [15 empty] | 0 | OK
1691
|  | 소계 SUBTOTAL(가로) |  |  |  | 0 | 1370 | 4 | 0 | 0 | 0 | 0 | 0 | 1 | 0 | 3 | 0 | 4 | OK
Note on R6: [스레드 댓글] 사용 중인 버전의 Excel에서 이 스레드 댓글을 읽을 수 있지만 파일을 이후 버전의 Excel에서 열면 편집 내용이 모두 제거됩니다. 자세한 정보: https://go.microsoft.com/fwlink/?linkid=870924. 댓글: 편가공 1 흐름 2

## 10
생산수량 | 750 |  |  | 불량금액 | 0
불량수량 | 1 | [8 empty] | 0 | 0 | 0 |  |  | 0 | 1 | 0 | 1
불량율(ppm) | 1331.558 | [8 empty] | 0 | 0 | 0 |  |  | 0 | 1 | 0 | 1
OK |  |  |  | 거래선 및 불량금액 |  |  | 종합 |  |  | 치수 | 외관 | 편차 | Tool마모 | 설비Error | 자주검사 | 기타 | 폐기 | 합계 | 오기 유/무
TM NO. | CODE (ERP) | 품 명 | 차종 | 거래선 | 단가 | 불량금액 (단가x수량) | 생산수량 | 불량수량 | 불량율 (PPM)
6004 |  | CARRIER-PLANET,MID (A8LF1) |  |  |  |  | 750 | 1 | [7 empty] | 1 |  | 1 | OK
6007 |  | CARRIER-PLANET,MID (A8LF2) | [15 empty] | 0 | OK
1691
|  | 소계 SUBTOTAL(가로) |  |  |  | 0 | 750 | 1 | 0 | 0 | 0 | 0 | 0 | 0 | 0 | 1 | 0 | 1 | OK
Note on R6: [스레드 댓글] 사용 중인 버전의 Excel에서 이 스레드 댓글을 읽을 수 있지만 파일을 이후 버전의 Excel에서 열면 편집 내용이 모두 제거됩니다. 자세한 정보: https://go.microsoft.com/fwlink/?linkid=870924. 댓글: 끼임

## 11
생산수량 | 0 |  |  | 불량금액 | 0
불량수량 | 0 | [8 empty] | 0 | 0 | 0 |  |  | 0 | 0 | 0 | 0
불량율(ppm) | [9 empty] | 0 | 0 | 0 |  |  | 0 | 0 | 0 | 0
OK |  |  |  | 거래선 및 불량금액 |  |  | 종합 |  |  | 치수 | 외관 | 편차 | Tool마모 | 설비Error | 자주검사 | 기타 | 폐기 | 합계 | 오기 유/무
TM NO. | CODE (ERP) | 품 명 | 차종 | 거래선 | 단가 | 불량금액 (단가x수량) | 생산수량 | 불량수량 | 불량율 (PPM)
6004 |  | CARRIER-PLANET,MID (A8LF1) | [15 empty] | 0 | OK
6007 |  | CARRIER-PLANET,MID (A8LF2) | [15 empty] | 0 | OK
1691
|  | 소계 SUBTOTAL(가로) |  |  |  | 0 | 0 | 0 | 0 | 0 | 0 | 0 | 0 | 0 | 0 | 0 | 0 | 0 | OK
Note on R6: [스레드 댓글] 사용 중인 버전의 Excel에서 이 스레드 댓글을 읽을 수 있지만 파일을 이후 버전의 Excel에서 열면 편집 내용이 모두 제거됩니다. 자세한 정보: https://go.microsoft.com/fwlink/?linkid=870924. 댓글: 낙물 편가공

## 12
생산수량 | 0 |  |  | 불량금액 | 0
불량수량 | 0 | [8 empty] | 0 | 0 | 0 |  |  | 0 | 0 | 0 | 0
불량율(ppm) | [9 empty] | 0 | 0 | 0 |  |  | 0 | 0 | 0 | 0
OK |  |  |  | 거래선 및 불량금액 |  |  | 종합 |  |  | 치수 | 외관 | 편차 | Tool마모 | 설비Error | 자주검사 | 기타 | 폐기 | 합계 | 오기 유/무
TM NO. | CODE (ERP) | 품 명 | 차종 | 거래선 | 단가 | 불량금액 (단가x수량) | 생산수량 | 불량수량 | 불량율 (PPM)
6004 |  | CARRIER-PLANET,MID (A8LF1) | [15 empty] | 0 | OK
6007 |  | CARRIER-PLANET,MID (A8LF2) | [15 empty] | 0 | OK
1691
|  | 소계 SUBTOTAL(가로) |  |  |  | 0 | 0 | 0 | 0 | 0 | 0 | 0 | 0 | 0 | 0 | 0 | 0 | 0 | OK
Note on R6: [스레드 댓글] 사용 중인 버전의 Excel에서 이 스레드 댓글을 읽을 수 있지만 파일을 이후 버전의 Excel에서 열면 편집 내용이 모두 제거됩니다. 자세한 정보: https://go.microsoft.com/fwlink/?linkid=870924. 댓글: 편가공

## 13
생산수량 | 510 |  |  | 불량금액 | 0
불량수량 | 2 | [8 empty] | 0 | 0 | 0 |  |  | 0 | 2 | 0 | 2
불량율(ppm) | 3906.25 | [8 empty] | 0 | 0 | 0 |  |  | 0 | 2 | 0 | 2
OK |  |  |  | 거래선 및 불량금액 |  |  | 종합 |  |  | 치수 | 외관 | 편차 | Tool마모 | 설비Error | 자주검사 | 기타 | 폐기 | 합계 | 오기 유/무
TM NO. | CODE (ERP) | 품 명 | 차종 | 거래선 | 단가 | 불량금액 (단가x수량) | 생산수량 | 불량수량 | 불량율 (PPM)
6004 |  | CARRIER-PLANET,MID (A8LF1) |  |  |  |  | 510 | 2 | [7 empty] | 2 |  | 2 | OK
6007 |  | CARRIER-PLANET,MID (A8LF2) | [15 empty] | 0 | OK
1691
|  | 소계 SUBTOTAL(가로) |  |  |  | 0 | 510 | 2 | 0 | 0 | 0 | 0 | 0 | 0 | 0 | 2 | 0 | 2 | OK
Note on R6: [스레드 댓글] 사용 중인 버전의 Excel에서 이 스레드 댓글을 읽을 수 있지만 파일을 이후 버전의 Excel에서 열면 편집 내용이 모두 제거됩니다. 자세한 정보: https://go.microsoft.com/fwlink/?linkid=870924. 댓글: 초음파 1 끼임 1

## 14
생산수량 | 360 |  |  | 불량금액 | 0
불량수량 | 2 | [8 empty] | 0 | 0 | 0 |  |  | 0 | 2 | 0 | 2
불량율(ppm) | 5524.862 | [8 empty] | 0 | 0 | 0 |  |  | 0 | 2 | 0 | 2
OK |  |  |  | 거래선 및 불량금액 |  |  | 종합 |  |  | 치수 | 외관 | 편차 | Tool마모 | 설비Error | 자주검사 | 기타 | 폐기 | 합계 | 오기 유/무
TM NO. | CODE (ERP) | 품 명 | 차종 | 거래선 | 단가 | 불량금액 (단가x수량) | 생산수량 | 불량수량 | 불량율 (PPM)
6004 |  | CARRIER-PLANET,MID (A8LF1) |  |  |  |  | 360 | 2 | [7 empty] | 2 |  | 2 | OK
6007 |  | CARRIER-PLANET,MID (A8LF2) | [15 empty] | 0 | OK
1691
|  | 소계 SUBTOTAL(가로) |  |  |  | 0 | 360 | 2 | 0 | 0 | 0 | 0 | 0 | 0 | 0 | 2 | 0 | 2 | OK
Note on R6: [스레드 댓글] 사용 중인 버전의 Excel에서 이 스레드 댓글을 읽을 수 있지만 파일을 이후 버전의 Excel에서 열면 편집 내용이 모두 제거됩니다. 자세한 정보: https://go.microsoft.com/fwlink/?linkid=870924. 댓글: 끼임1 편가공1

## 15
생산수량 | 760 |  |  | 불량금액 | 0
불량수량 | 18 | [8 empty] | 0 | 0 | 0 |  |  | 0 | 16 | 0 | 18
불량율(ppm) | 23136.25 | [8 empty] | 0 | 0 | 0 |  |  | 0 | 16 | 0 | 18
OK |  |  |  | 거래선 및 불량금액 |  |  | 종합 |  |  | 치수 | 외관 | 편차 | Tool마모 | 설비Error | 자주검사 | 기타 | 폐기 | 합계 | 오기 유/무
TM NO. | CODE (ERP) | 품 명 | 차종 | 거래선 | 단가 | 불량금액 (단가x수량) | 생산수량 | 불량수량 | 불량율 (PPM)
6004 |  | CARRIER-PLANET,MID (A8LF1) |  |  |  |  | 760 | 18 | [5 empty] | 2 |  | 16 |  | 18 | OK
6007 |  | CARRIER-PLANET,MID (A8LF2) | [15 empty] | 0 | OK
1691
|  | 소계 SUBTOTAL(가로) |  |  |  | 0 | 760 | 18 | 0 | 0 | 0 | 0 | 0 | 2 | 0 | 16 | 0 | 18 | OK
Note on R6: [스레드 댓글] 사용 중인 버전의 Excel에서 이 스레드 댓글을 읽을 수 있지만 파일을 이후 버전의 Excel에서 열면 편집 내용이 모두 제거됩니다. 자세한 정보: https://go.microsoft.com/fwlink/?linkid=870924. 댓글: 끼임 14 흐름 1 편가공 1

## 16
생산수량 | 0 |  |  | 불량금액 | 0
불량수량 | 0 | [8 empty] | 0 | 0 | 0 |  |  | 0 | 0 | 0 | 0
불량율(ppm) | [9 empty] | 0 | 0 | 0 |  |  | 0 | 0 | 0 | 0
OK |  |  |  | 거래선 및 불량금액 |  |  | 종합 |  |  | 치수 | 외관 | 편차 | Tool마모 | 설비Error | 자주검사 | 기타 | 폐기 | 합계 | 오기 유/무
TM NO. | CODE (ERP) | 품 명 | 차종 | 거래선 | 단가 | 불량금액 (단가x수량) | 생산수량 | 불량수량 | 불량율 (PPM)
6004 |  | CARRIER-PLANET,MID (A8LF1) | [15 empty] | 0 | OK
6007 |  | CARRIER-PLANET,MID (A8LF2) | [15 empty] | 0 | OK
1691
|  | 소계 SUBTOTAL(가로) |  |  |  | 0 | 0 | 0 | 0 | 0 | 0 | 0 | 0 | 0 | 0 | 0 | 0 | 0 | OK

## 17
생산수량 | 0 |  |  | 불량금액 | 0
불량수량 | 0 | [8 empty] | 0 | 0 | 0 |  |  | 0 | 0 | 0 | 0
불량율(ppm) | [9 empty] | 0 | 0 | 0 |  |  | 0 | 0 | 0 | 0
OK |  |  |  | 거래선 및 불량금액 |  |  | 종합 |  |  | 치수 | 외관 | 편차 | Tool마모 | 설비Error | 자주검사 | 기타 | 폐기 | 합계 | 오기 유/무
TM NO. | CODE (ERP) | 품 명 | 차종 | 거래선 | 단가 | 불량금액 (단가x수량) | 생산수량 | 불량수량 | 불량율 (PPM)
6004 |  | CARRIER-PLANET,MID (A8LF1) | [15 empty] | 0 | OK
6007 |  | CARRIER-PLANET,MID (A8LF2) | [15 empty] | 0 | OK
1691
|  | 소계 SUBTOTAL(가로) |  |  |  | 0 | 0 | 0 | 0 | 0 | 0 | 0 | 0 | 0 | 0 | 0 | 0 | 0 | OK
Note on R6: [스레드 댓글] 사용 중인 버전의 Excel에서 이 스레드 댓글을 읽을 수 있지만 파일을 이후 버전의 Excel에서 열면 편집 내용이 모두 제거됩니다. 자세한 정보: https://go.microsoft.com/fwlink/?linkid=870924. 댓글: 누락1 편가공 1 들뜸 3

## 18
생산수량 | 0 |  |  | 불량금액 | 0
불량수량 | 0 | [8 empty] | 0 | 0 | 0 |  |  | 0 | 0 | 0 | 0
불량율(ppm) | [9 empty] | 0 | 0 | 0 |  |  | 0 | 0 | 0 | 0
OK |  |  |  | 거래선 및 불량금액 |  |  | 종합 |  |  | 치수 | 외관 | 편차 | Tool마모 | 설비Error | 자주검사 | 기타 | 폐기 | 합계 | 오기 유/무
TM NO. | CODE (ERP) | 품 명 | 차종 | 거래선 | 단가 | 불량금액 (단가x수량) | 생산수량 | 불량수량 | 불량율 (PPM)
6004 |  | CARRIER-PLANET,MID (A8LF1) | [15 empty] | 0 | OK
6007 |  | CARRIER-PLANET,MID (A8LF2) | [15 empty] | 0 | OK
1691
|  | 소계 SUBTOTAL(가로) |  |  |  | 0 | 0 | 0 | 0 | 0 | 0 | 0 | 0 | 0 | 0 | 0 | 0 | 0 | OK
Note on R6: [스레드 댓글] 사용 중인 버전의 Excel에서 이 스레드 댓글을 읽을 수 있지만 파일을 이후 버전의 Excel에서 열면 편집 내용이 모두 제거됩니다. 자세한 정보: https://go.microsoft.com/fwlink/?linkid=870924. 댓글: 편가공

## 19
생산수량 | 0 |  |  | 불량금액 | 0
불량수량 | 0 | [8 empty] | 0 | 0 | 0 |  |  | 0 | 0 | 0 | 0
불량율(ppm) | [9 empty] | 0 | 0 | 0 |  |  | 0 | 0 | 0 | 0
OK |  |  |  | 거래선 및 불량금액 |  |  | 종합 |  |  | 치수 | 외관 | 편차 | Tool마모 | 설비Error | 자주검사 | 기타 | 폐기 | 합계 | 오기 유/무
TM NO. | CODE (ERP) | 품 명 | 차종 | 거래선 | 단가 | 불량금액 (단가x수량) | 생산수량 | 불량수량 | 불량율 (PPM)
6004 |  | CARRIER-PLANET,MID (A8LF1) | [15 empty] | 0 | OK
6007 |  | CARRIER-PLANET,MID (A8LF2) | [15 empty] | 0 | OK
1691
|  | 소계 SUBTOTAL(가로) |  |  |  | 0 | 0 | 0 | 0 | 0 | 0 | 0 | 0 | 0 | 0 | 0 | 0 | 0 | OK
Note on R6: [스레드 댓글] 사용 중인 버전의 Excel에서 이 스레드 댓글을 읽을 수 있지만 파일을 이후 버전의 Excel에서 열면 편집 내용이 모두 제거됩니다. 자세한 정보: https://go.microsoft.com/fwlink/?linkid=870924. 댓글: 미침투 1 초음파 1 편가공 1

## 20
생산수량 | 0 |  |  | 불량금액 | 0
불량수량 | 0 | [8 empty] | 0 | 0 | 0 |  |  | 0 | 0 | 0 | 0
불량율(ppm) | [9 empty] | 0 | 0 | 0 |  |  | 0 | 0 | 0 | 0
OK |  |  |  | 거래선 및 불량금액 |  |  | 종합 |  |  | 치수 | 외관 | 편차 | Tool마모 | 설비Error | 자주검사 | 기타 | 폐기 | 합계 | 오기 유/무
TM NO. | CODE (ERP) | 품 명 | 차종 | 거래선 | 단가 | 불량금액 (단가x수량) | 생산수량 | 불량수량 | 불량율 (PPM)
6004 |  | CARRIER-PLANET,MID (A8LF1) | [15 empty] | 0 | OK
6007 |  | CARRIER-PLANET,MID (A8LF2) | [15 empty] | 0 | OK
1691
|  | 소계 SUBTOTAL(가로) |  |  |  | 0 | 0 | 0 | 0 | 0 | 0 | 0 | 0 | 0 | 0 | 0 | 0 | 0 | OK
Note on R6: [스레드 댓글] 사용 중인 버전의 Excel에서 이 스레드 댓글을 읽을 수 있지만 파일을 이후 버전의 Excel에서 열면 편집 내용이 모두 제거됩니다. 자세한 정보: https://go.microsoft.com/fwlink/?linkid=870924. 댓글: 조립불량1 초음파1

## 21
생산수량 | 0 |  |  | 불량금액 | 0
불량수량 | 0 | [8 empty] | 0 | 0 | 0 |  |  | 0 | 0 | 0 | 0
불량율(ppm) | [9 empty] | 0 | 0 | 0 |  |  | 0 | 0 | 0 | 0
OK |  |  |  | 거래선 및 불량금액 |  |  | 종합 |  |  | 치수 | 외관 | 편차 | Tool마모 | 설비Error | 자주검사 | 기타 | 폐기 | 합계 | 오기 유/무
TM NO. | CODE (ERP) | 품 명 | 차종 | 거래선 | 단가 | 불량금액 (단가x수량) | 생산수량 | 불량수량 | 불량율 (PPM)
6004 |  | CARRIER-PLANET,MID (A8LF1) | [15 empty] | 0 | OK
6007 |  | CARRIER-PLANET,MID (A8LF2) | [15 empty] | 0 | OK
1691
|  | 소계 SUBTOTAL(가로) |  |  |  | 0 | 0 | 0 | 0 | 0 | 0 | 0 | 0 | 0 | 0 | 0 | 0 | 0 | OK
Note on R6: [스레드 댓글] 사용 중인 버전의 Excel에서 이 스레드 댓글을 읽을 수 있지만 파일을 이후 버전의 Excel에서 열면 편집 내용이 모두 제거됩니다. 자세한 정보: https://go.microsoft.com/fwlink/?linkid=870924. 댓글: 조립불량 편가공

## 22
생산수량 | 350 |  |  | 불량금액 | 0
불량수량 | 2 | [8 empty] | 0 | 0 | 0 |  |  | 0 | 2 | 0 | 2
불량율(ppm) | 5681.818 | [8 empty] | 0 | 0 | 0 |  |  | 0 | 2 | 0 | 2
OK |  |  |  | 거래선 및 불량금액 |  |  | 종합 |  |  | 치수 | 외관 | 편차 | Tool마모 | 설비Error | 자주검사 | 기타 | 폐기 | 합계 | 오기 유/무
TM NO. | CODE (ERP) | 품 명 | 차종 | 거래선 | 단가 | 불량금액 (단가x수량) | 생산수량 | 불량수량 | 불량율 (PPM)
6004 |  | CARRIER-PLANET,MID (A8LF1) |  |  |  |  | 350 | 2 | [7 empty] | 2 |  | 2 | OK
6007 |  | CARRIER-PLANET,MID (A8LF2) | [15 empty] | 0 | OK
1691
|  | 소계 SUBTOTAL(가로) |  |  |  | 0 | 350 | 2 | 0 | 0 | 0 | 0 | 0 | 0 | 0 | 2 | 0 | 2 | OK
Note on R6: [스레드 댓글] 사용 중인 버전의 Excel에서 이 스레드 댓글을 읽을 수 있지만 파일을 이후 버전의 Excel에서 열면 편집 내용이 모두 제거됩니다. 자세한 정보: https://go.microsoft.com/fwlink/?linkid=870924. 댓글: 흐름1 녹1

## 23
생산수량 | 810 |  |  | 불량금액 | 0
불량수량 | 3 | [8 empty] | 0 | 0 | 0 |  |  | 0 | 1 | 0 | 3
불량율(ppm) | 3690.037 | [8 empty] | 0 | 0 | 0 |  |  | 0 | 1 | 0 | 3
OK |  |  |  | 거래선 및 불량금액 |  |  | 종합 |  |  | 치수 | 외관 | 편차 | Tool마모 | 설비Error | 자주검사 | 기타 | 폐기 | 합계 | 오기 유/무
TM NO. | CODE (ERP) | 품 명 | 차종 | 거래선 | 단가 | 불량금액 (단가x수량) | 생산수량 | 불량수량 | 불량율 (PPM)
6004 |  | CARRIER-PLANET,MID (A8LF1) |  |  |  |  | 810 | 3 | [5 empty] | 2 |  | 1 |  | 3 | OK
6007 |  | CARRIER-PLANET,MID (A8LF2) | [15 empty] | 0 | OK
1691
|  | 소계 SUBTOTAL(가로) |  |  |  | 0 | 810 | 3 | 0 | 0 | 0 | 0 | 0 | 2 | 0 | 1 | 0 | 3 | OK
Note on R6: [스레드 댓글] 사용 중인 버전의 Excel에서 이 스레드 댓글을 읽을 수 있지만 파일을 이후 버전의 Excel에서 열면 편집 내용이 모두 제거됩니다. 자세한 정보: https://go.microsoft.com/fwlink/?linkid=870924. 댓글: 초음파1

## 24
생산수량 | 503 |  |  | 불량금액 | 0
불량수량 | 6 | [8 empty] | 0 | 0 | 0 |  |  | 0 | 6 | 0 | 6
불량율(ppm) | 11787.82 | [8 empty] | 0 | 0 | 0 |  |  | 0 | 6 | 0 | 6
OK |  |  |  | 거래선 및 불량금액 |  |  | 종합 |  |  | 치수 | 외관 | 편차 | Tool마모 | 설비Error | 자주검사 | 기타 | 폐기 | 합계 | 오기 유/무
TM NO. | CODE (ERP) | 품 명 | 차종 | 거래선 | 단가 | 불량금액 (단가x수량) | 생산수량 | 불량수량 | 불량율 (PPM)
6004 |  | CARRIER-PLANET,MID (A8LF1) |  |  |  |  | 503 | 6 | [7 empty] | 6 |  | 6 | OK
6007 |  | CARRIER-PLANET,MID (A8LF2) | [15 empty] | 0 | OK
1691
|  | 소계 SUBTOTAL(가로) |  |  |  | 0 | 503 | 6 | 0 | 0 | 0 | 0 | 0 | 0 | 0 | 6 | 0 | 6 | OK
Note on R6: [스레드 댓글] 사용 중인 버전의 Excel에서 이 스레드 댓글을 읽을 수 있지만 파일을 이후 버전의 Excel에서 열면 편집 내용이 모두 제거됩니다. 자세한 정보: https://go.microsoft.com/fwlink/?linkid=870924. 댓글: 끼임1 초음파3 편가공1 밸런스 1

## 25
생산수량 | 0 |  |  | 불량금액 | 0
불량수량 | 0 | [8 empty] | 0 | 0 | 0 |  |  | 0 | 0 | 0 | 0
불량율(ppm) | [9 empty] | 0 | 0 | 0 |  |  | 0 | 0 | 0 | 0
OK |  |  |  | 거래선 및 불량금액 |  |  | 종합 |  |  | 치수 | 외관 | 편차 | Tool마모 | 설비Error | 자주검사 | 기타 | 폐기 | 합계 | 오기 유/무
TM NO. | CODE (ERP) | 품 명 | 차종 | 거래선 | 단가 | 불량금액 (단가x수량) | 생산수량 | 불량수량 | 불량율 (PPM)
6004 |  | CARRIER-PLANET,MID (A8LF1) | [15 empty] | 0 | OK
6007 |  | CARRIER-PLANET,MID (A8LF2) | [15 empty] | 0 | OK
1691
|  | 소계 SUBTOTAL(가로) |  |  |  | 0 | 0 | 0 | 0 | 0 | 0 | 0 | 0 | 0 | 0 | 0 | 0 | 0 | OK
Note on R6: [스레드 댓글] 사용 중인 버전의 Excel에서 이 스레드 댓글을 읽을 수 있지만 파일을 이후 버전의 Excel에서 열면 편집 내용이 모두 제거됩니다. 자세한 정보: https://go.microsoft.com/fwlink/?linkid=870924. 댓글: 편가공 1 초음파 1

## 26
생산수량 | 0 |  |  | 불량금액 | 0
불량수량 | 0 | [8 empty] | 0 | 0 | 0 |  |  | 0 | 0 | 0 | 0
불량율(ppm) | [9 empty] | 0 | 0 | 0 |  |  | 0 | 0 | 0 | 0
OK |  |  |  | 거래선 및 불량금액 |  |  | 종합 |  |  | 치수 | 외관 | 편차 | Tool마모 | 설비Error | 자주검사 | 기타 | 폐기 | 합계 | 오기 유/무
TM NO. | CODE (ERP) | 품 명 | 차종 | 거래선 | 단가 | 불량금액 (단가x수량) | 생산수량 | 불량수량 | 불량율 (PPM)
6004 |  | CARRIER-PLANET,MID (A8LF1) | [15 empty] | 0 | OK
6007 |  | CARRIER-PLANET,MID (A8LF2) | [15 empty] | 0 | OK
1691
|  | 소계 SUBTOTAL(가로) |  |  |  | 0 | 0 | 0 | 0 | 0 | 0 | 0 | 0 | 0 | 0 | 0 | 0 | 0 | OK

## 27
생산수량 | 0 |  |  | 불량금액 | 0
불량수량 | 0 | [8 empty] | 0 | 0 | 0 |  |  | 0 | 0 | 0 | 0
불량율(ppm) | [9 empty] | 0 | 0 | 0 |  |  | 0 | 0 | 0 | 0
OK |  |  |  | 거래선 및 불량금액 |  |  | 종합 |  |  | 치수 | 외관 | 편차 | Tool마모 | 설비Error | 자주검사 | 기타 | 폐기 | 합계 | 오기 유/무
TM NO. | CODE (ERP) | 품 명 | 차종 | 거래선 | 단가 | 불량금액 (단가x수량) | 생산수량 | 불량수량 | 불량율 (PPM)
6004 |  | CARRIER-PLANET,MID (A8LF1) | [15 empty] | 0 | OK
6007 |  | CARRIER-PLANET,MID (A8LF2) | [15 empty] | 0 | OK
1691
|  | 소계 SUBTOTAL(가로) |  |  |  | 0 | 0 | 0 | 0 | 0 | 0 | 0 | 0 | 0 | 0 | 0 | 0 | 0 | OK
Note on R6: [스레드 댓글] 사용 중인 버전의 Excel에서 이 스레드 댓글을 읽을 수 있지만 파일을 이후 버전의 Excel에서 열면 편집 내용이 모두 제거됩니다. 자세한 정보: https://go.microsoft.com/fwlink/?linkid=870924. 댓글: 끼임

## 28
생산수량 | 380 |  |  | 불량금액 | 0
불량수량 | 12 | [8 empty] | 0 | 0 | 0 |  |  | 0 | 8 | 0 | 12
불량율(ppm) | 30612.24 | [8 empty] | 0 | 0 | 0 |  |  | 0 | 8 | 0 | 12
OK |  |  |  | 거래선 및 불량금액 |  |  | 종합 |  |  | 치수 | 외관 | 편차 | Tool마모 | 설비Error | 자주검사 | 기타 | 폐기 | 합계 | 오기 유/무
TM NO. | CODE (ERP) | 품 명 | 차종 | 거래선 | 단가 | 불량금액 (단가x수량) | 생산수량 | 불량수량 | 불량율 (PPM)
6004 |  | CARRIER-PLANET,MID (A8LF1) |  |  |  |  | 380 | 12 | [5 empty] | 4 |  | 8 |  | 12 | OK
6007 |  | CARRIER-PLANET,MID (A8LF2) | [15 empty] | 0 | OK
1691
|  | 소계 SUBTOTAL(가로) |  |  |  | 0 | 380 | 12 | 0 | 0 | 0 | 0 | 0 | 4 | 0 | 8 | 0 | 12 | OK
Note on R6: [스레드 댓글] 사용 중인 버전의 Excel에서 이 스레드 댓글을 읽을 수 있지만 파일을 이후 버전의 Excel에서 열면 편집 내용이 모두 제거됩니다. 자세한 정보: https://go.microsoft.com/fwlink/?linkid=870924. 댓글: 편가공 4 흐름 1 밸런스 3

## 29
생산수량 | 590 |  |  | 불량금액 | 0
불량수량 | 3 | [8 empty] | 0 | 0 | 0 |  |  | 0 | 1 | 0 | 3
불량율(ppm) | 5059.022 | [8 empty] | 0 | 0 | 0 |  |  | 0 | 1 | 0 | 3
OK |  |  |  | 거래선 및 불량금액 |  |  | 종합 |  |  | 치수 | 외관 | 편차 | Tool마모 | 설비Error | 자주검사 | 기타 | 폐기 | 합계 | 오기 유/무
TM NO. | CODE (ERP) | 품 명 | 차종 | 거래선 | 단가 | 불량금액 (단가x수량) | 생산수량 | 불량수량 | 불량율 (PPM)
6004 |  | CARRIER-PLANET,MID (A8LF1) |  |  |  |  | 590 | 3 | [5 empty] | 2 |  | 1 |  | 3 | OK
6007 |  | CARRIER-PLANET,MID (A8LF2) | [15 empty] | 0 | OK
1691
|  | 소계 SUBTOTAL(가로) |  |  |  | 0 | 590 | 3 | 0 | 0 | 0 | 0 | 0 | 2 | 0 | 1 | 0 | 3 | OK

## 30
생산수량 | 0 |  |  | 불량금액 | 0
불량수량 | 0 | [8 empty] | 0 | 0 | 0 |  |  | 0 | 0 | 0 | 0
불량율(ppm) | [9 empty] | 0 | 0 | 0 |  |  | 0 | 0 | 0 | 0
OK |  |  |  | 거래선 및 불량금액 |  |  | 종합 |  |  | 치수 | 외관 | 편차 | Tool마모 | 설비Error | 자주검사 | 기타 | 폐기 | 합계 | 오기 유/무
TM NO. | CODE (ERP) | 품 명 | 차종 | 거래선 | 단가 | 불량금액 (단가x수량) | 생산수량 | 불량수량 | 불량율 (PPM)
6004 |  | CARRIER-PLANET,MID (A8LF1) | [15 empty] | 0 | OK
6007 |  | CARRIER-PLANET,MID (A8LF2) | [15 empty] | 0 | OK
1691
|  | 소계 SUBTOTAL(가로) |  |  |  | 0 | 0 | 0 | 0 | 0 | 0 | 0 | 0 | 0 | 0 | 0 | 0 | 0 | OK

## 31
생산수량 | 0 |  |  | 불량금액 | 0
불량수량 | 0 | [8 empty] | 0 | 0 | 0 |  |  | 0 | 0 | 0 | 0
불량율(ppm) | [9 empty] | 0 | 0 | 0 |  |  | 0 | 0 | 0 | 0
OK |  |  |  | 거래선 및 불량금액 |  |  | 종합 |  |  | 치수 | 외관 | 편차 | Tool마모 | 설비Error | 자주검사 | 기타 | 폐기 | 합계 | 오기 유/무
TM NO. | CODE (ERP) | 품 명 | 차종 | 거래선 | 단가 | 불량금액 (단가x수량) | 생산수량 | 불량수량 | 불량율 (PPM)
6004 |  | CARRIER-PLANET,MID (A8LF1) | [15 empty] | 0 | OK
6007 |  | CARRIER-PLANET,MID (A8LF2) | [15 empty] | 0 | OK
1691
|  | 소계 SUBTOTAL(가로) |  |  |  | 0 | 0 | 0 | 0 | 0 | 0 | 0 | 0 | 0 | 0 | 0 | 0 | 0 | OK

## 종합
생산수량 | 9483 |  |  | 불량금액 | 0
불량수량 | 61 | [9 empty] | 0 | 0 | 0 |  |  | 0 | 50 | 0 | 61
불량율(ppm) | 6391.45 | [9 empty] | 0 | 0 | 0 |  |  | 0 | 50 | 0 | 61
OK |  |  |  | 거래선 및 불량금액 |  |  | 종합 |  |  |  | 치수 | 외관 | 편차 | Tool마모 | 설비Error | 자주검사 | 기타 | 폐기 | 합계 | 오기 유/무
TM NO. | CODE (ERP) | 품 명 | 차종 | 거래선 | 단가 | 불량금액 (단가x수량) | 생산수량 | 불량수량 | 불량율 (PPM)
6004 |  | CARRIER-PLANET,MID (A8LF1) |  |  |  |  | 9483 | 61 | 0 | 0 | 0 | 0 | 0 | 0 | 11 | 0 | 50 | 0 | 61 | OK
6007 |  | CARRIER-PLANET,MID (A8LF2) |  |  |  |  | 0 | 0 | 0 | 0 | 0 | 0 | 0 | 0 | 0 | 0 | 0 | 0 | 0 | OK
1691 | [6 empty] | 0 | 0 |  |  | 0 | 0 | 0 | 0 | 0 | 0 | 0 | 0
|  | 소계 SUBTOTAL(가로) |  |  |  | 0 | 9483 | 61 | 0 |  | 0 | 0 | 0 | 0 | 11 | 0 | 50 | 0 | 61 | OK